## Dados deformação.completo
Tratamentos | Tempos | Repetição | Deformação_tracao | Protetivo
0 | 0 | 1 | 6.289505263 | 1
0 | 0 | 2 | 2.460505263 | 1
0 | 0 | 3 | 1.092068421 | 1
0 | 0 | 4 | 1.460526316 | 1
0 | 0 | 5 | 1.868431579 | 1
0 | 0 | 6 | 4.802621053 | 1
0 | 0 | 7 | 3.131615789 | 1
0 | 1 | 1 | 2.6579 | 1
0 | 1 | 2 | 3.763163158 | 1
0 | 1 | 3 | 4.328963158 | 1
0 | 1 | 4 | 4.710505263 | 1
0 | 1 | 5 | 3.828915789 | 1
0 | 1 | 6 | 2.384007 | 1
0 | 1 | 7 | 2.384007 | 1
0 | 2 | 1 | 4.565805263 | 1
0 | 2 | 2 | 2.736847368 | 1
0 | 2 | 3 | 2.789463158 | 1
0 | 2 | 4 | 3.618410526 | 1
0 | 2 | 5 | 3.736831579 | 1
0 | 2 | 6 | 2.434257895 | 1
0 | 2 | 7 | 2.249968421 | 1
0 | 3 | 1 | 2.342110526 | 1
0 | 3 | 2 | 3.105310526 | 1
0 | 3 | 3 | 1.842121053 | 1
0 | 3 | 4 | 2.171078947 | 1
0 | 3 | 5 | 2.197331579 | 1
0 | 3 | 6 | 2.368421053 | 1
0 | 3 | 7 | 3.802636842 | 1
0 | 4 | 1 | 2.302610526 | 1
0 | 4 | 2 | 2.486842105 | 1
0 | 4 | 3 | 2.500005263 | 1
0 | 4 | 4 | 2.986857895 | 1
0 | 4 | 5 | 2.105242105 | 1
0 | 4 | 6 | 2.105273684 | 1
0 | 4 | 7 | 2.342142105 | 1
0 | 5 | 1 | 0.697384211 | 1
0 | 5 | 2 | 2.0658 | 1
0 | 5 | 3 | 1.381578947 | 1
0 | 5 | 4 | 2.092131579 | 1
0 | 5 | 5 | 1.407884211 | 1
0 | 5 | 6 | 0.999978947 | 1
0 | 5 | 7 | 1.144736842 | 1
0 | 6 | 1 | 2.644736842 | 1
0 | 6 | 2 | 1.394773684 | 1
0 | 6 | 3 | 2.171052632 | 1
0 | 6 | 4 | 1.328968421 | 1
0 | 6 | 5 | 1.144710526 | 1
0 | 6 | 6 | 0.539463158 | 1
0 | 6 | 7 | 2.592121053 | 1
1 | 1 | 1 | 1.460526316 | 1
1 | 1 | 2 | 3.592105263 | 1
1 | 1 | 3 | 2.565815789 | 1
1 | 1 | 4 | 1.802647368 | 1
1 | 1 | 5 | 1.7237 | 1
1 | 1 | 6 | 2.384007 | 1
1 | 1 | 7 | 2.384007 | 1
1 | 2 | 1 | 1.039510526 | 1
1 | 2 | 2 | 2.013210526 | 1
1 | 2 | 3 | 1.8289 | 1
1 | 2 | 4 | 2.723684211 | 1
1 | 2 | 5 | 3.776305263 | 1
1 | 2 | 6 | 1.5 | 1
1 | 2 | 7 | 2.355252632 | 1
1 | 3 | 1 | 2.894742105 | 1
1 | 3 | 2 | 1.381547368 | 1
1 | 3 | 3 | 1.065815789 | 1
1 | 3 | 4 | 1.157873684 | 1
1 | 3 | 5 | 3.302647368 | 1
1 | 3 | 6 | 2.723652632 | 1
1 | 3 | 7 | 2.394784211 | 1
1 | 4 | 1 | 2.315778947 | 1
1 | 4 | 2 | 3.618410526 | 1
1 | 4 | 3 | 1.934236842 | 1
1 | 4 | 4 | 1.407910526 | 1
1 | 4 | 5 | 1.223710526 | 1
1 | 4 | 6 | 1.736842105 | 1
1 | 4 | 7 | 2.763157895 | 1
1 | 5 | 1 | 1.960542105 | 1
1 | 5 | 2 | 3.342152632 | 1
1 | 5 | 3 | 1.578889474 | 1
1 | 5 | 4 | 3.276315789 | 1
1 | 5 | 5 | 1.065789474 | 1
1 | 5 | 6 | 1.710536842 | 1
1 | 5 | 7 | 2.250026316 | 1
1 | 6 | 1 | 0.815805263 | 1
1 | 6 | 2 | 3.486847368 | 1
1 | 6 | 3 | 2.578926316 | 1
1 | 6 | 4 | 3.750026316 | 1
1 | 6 | 5 | 1.842121053 | 1
1 | 6 | 6 | 2.789489474 | 1
1 | 6 | 7 | 2.131578947 | 1
2 | 1 | 1 | 1.842094737 | 1
2 | 1 | 2 | 5.684236842 | 1
2 | 1 | 3 | 1.842121053 | 1
2 | 1 | 4 | 1.9211 | 1
2 | 1 | 5 | 1.697368421 | 1
2 | 2 | 1 | 0.018352632 | 1
2 | 2 | 2 | 1.578915789 | 1
2 | 2 | 3 | 1.539473684 | 1
2 | 2 | 4 | 2.644736842 | 1
2 | 2 | 5 | 0.986784211 | 1
2 | 2 | 6 | 2.855268421 | 1
2 | 2 | 7 | 2.092131579 | 1
2 | 3 | 1 | 2.276331579 | 1
2 | 3 | 2 | 2.171052632 | 1
2 | 3 | 3 | 3.947368421 | 1
2 | 3 | 4 | 1.631589474 | 1
2 | 3 | 5 | 1.894736842 | 1
2 | 3 | 6 | 1.368436842 | 1
2 | 3 | 7 | 1.986852632 | 1
2 | 4 | 1 | 3.789442105 | 1
2 | 4 | 2 | 1.236821053 | 1
2 | 4 | 3 | 2.342084211 | 1
2 | 4 | 4 | 2.631594737 | 1
2 | 4 | 5 | 3.289478947 | 1
2 | 4 | 6 | 2.052631579 | 1
2 | 4 | 7 | 2.578952632 | 1
2 | 5 | 1 | 1.565805263 | 1
2 | 5 | 2 | 2.881605263 | 1
2 | 5 | 3 | 2.934215789 | 1
2 | 5 | 4 | 3.381568421 | 1
2 | 5 | 5 | 1.763205263 | 1
2 | 5 | 6 | 3.131642105 | 1
2 | 5 | 7 | 2.171021053 | 1
2 | 6 | 1 | 1.776342105 | 1
2 | 6 | 2 | 3.815805263 | 1
2 | 6 | 3 | 2.026294737 | 1
2 | 6 | 4 | 3.763136842 | 1
2 | 6 | 5 | 4.736868421 | 1
2 | 6 | 6 | 1.223684211 | 1
2 | 6 | 7 | 2.026326316 | 1
3 | 1 | 1 | 0.04421 | 2
3 | 1 | 2 | 0.01737 | 2
3 | 1 | 3 | 0.03434 | 2
3 | 2 | 1 | 0.05184 | 2
3 | 2 | 2 | 0.02684 | 2
3 | 2 | 3 | 0.05974 | 2
3 | 3 | 1 | 0.06158 | 2
3 | 3 | 2 | 0.0325 | 2
3 | 3 | 3 | 0.035 | 2
3 | 4 | 1 | 0.05316 | 2
3 | 4 | 2 | 0.12961 | 2
3 | 4 | 3 | 0.09934 | 2
3 | 5 | 1 | 0.0071 | 2
3 | 5 | 2 | 0.03197 | 2
3 | 5 | 3 | 0.14053 | 2
3 | 6 | 1 | 0.04921 | 2
3 | 6 | 2 | 0.04197 | 2
3 | 6 | 3 | 0.05461 | 2
6 | 1 | 1 | 0.05158 | 2
6 | 1 | 2 | 0.06487 | 2
6 | 1 | 3 | 0.05987 | 2
6 | 2 | 1 | 0.06342 | 2
6 | 2 | 2 | 0.06987 | 2
6 | 2 | 3 | 0.07092 | 2
6 | 3 | 1 | 0.03158 | 2
6 | 3 | 2 | 0.02908 | 2
6 | 3 | 3 | 0.07368 | 2
6 | 4 | 1 | 0.05513 | 2
6 | 4 | 2 | 0.02974 | 2
6 | 4 | 3 | 0.04605 | 2
6 | 5 | 1 | 0.08961 | 2
6 | 5 | 2 | 0.05132 | 2
6 | 5 | 3 | 0.11316 | 2
6 | 6 | 1 | 0.06434 | 2
6 | 6 | 2 | 0.03145 | 2
6 | 6 | 3 | 0.04329 | 2
9 | 1 | 1 | 0.12211 | 2
9 | 1 | 2 | 0.10395 | 2
9 | 1 | 3 | 0.0775 | 2
9 | 2 | 1 | 0.11592 | 2
9 | 2 | 2 | 0.07803 | 2
9 | 2 | 3 | 0.14447 | 2
9 | 3 | 1 | 0.13368 | 2
9 | 3 | 2 | 0.11066 | 2
9 | 3 | 3 | 0.13434 | 2
9 | 4 | 1 | 0.06355 | 2
9 | 4 | 2 | 0.12645 | 2
9 | 4 | 3 | 0.08408 | 2
9 | 5 | 1 | 0.05566 | 2
9 | 5 | 2 | 0.10474 | 2
9 | 5 | 3 | 0.05039 | 2
9 | 6 | 1 | 0.03158 | 2
9 | 6 | 2 | 0.05658 | 2
9 | 6 | 3 | 0.03605 | 2
#NULL! | #NULL! | #NULL! | #NULL! | #NULL!

## Deformação
NaoH | Tempos | Deformação | Trat | Dias | Deformação
3% | 30 | 0.04421 | T1 | 0 |  | NaoH 3%
3% | 30 | 0.01737 | T1 | 30 | 3.434% | NaoH 6%
3% | 30 | 0.03434 | T1 | 60 | 5.184% | NaoH 9%
3% | 60 | 0.05184 | T1 | 90 | 3.5%
3% | 60 | 0.02684 | T1 | 120 | 9.934%
3% | 60 | 0.05974 | T1 | 150 | 3.197%
3% | 90 | 0.06158 | T1 | 180 | 4.921%
3% | 90 | 0.0325 | T2 | 0
3% | 90 | 0.035 | T2 | 30 | 5.987%
3% | 120 | 0.05316 | T2 | 60 | 6.987%
3% | 120 | 0.12961 | T2 | 90 | 3.158%
3% | 120 | 0.09934 | T2 | 120 | 4.605%
3% | 150 | 0.0071 | T2 | 150 | 8.961%
3% | 150 | 0.03197 | T2 | 180 | 4.329%
3% | 150 | 0.14053 | T3 | 0
3% | 180 | 0.04921 | T3 | 30 | 10.39%
3% | 180 | 0.04197 | T3 | 60 | 11.59%
3% | 180 | 0.05461 | T3 | 90 | 13.37%
6% | 30 | 0.05158 | T3 | 120 | 8.408%
6% | 30 | 0.06487 | T3 | 150 | 5.566%
6% | 30 | 0.05987 | T3 | 180 | 3.605%
6% | 60 | 0.06342
6% | 60 | 0.06987
6% | 60 | 0.07092
6% | 90 | 0.03158
6% | 90 | 0.02908
6% | 90 | 0.07368
6% | 120 | 0.05513
6% | 120 | 0.02974
6% | 120 | 0.04605
6% | 150 | 0.08961
6% | 150 | 0.05132
6% | 150 | 0.11316
6% | 180 | 0.06434
6% | 180 | 0.03145
6% | 180 | 0.04329
6% | 30 | 0.12211
9% | 30 | 0.10395
9% | 30 | 0.0775
9% | 60 | 0.11592
9% | 60 | 0.07803
9% | 60 | 0.14447
9% | 90 | 0.13368
9% | 90 | 0.11066
9% | 90 | 0.13434
9% | 120 | 0.06355
9% | 120 | 0.12645
9% | 120 | 0.08408
9% | 150 | 0.05566
9% | 150 | 0.10474
9% | 150 | 0.05039
9% | 180 | 0.03158
9% | 180 | 0.05658
9% | 180 | 0.03605

## Tensão X deformação
3% | 30 | 8.28 | Trat | Dias | Tensao
3% | 30 | 8.82 | T1 | 0 |  |  | NaoH 3%
3% | 30 | 9.89 | T1 | 30 | 8.82 |  | NaoH 6%
3% | 60 | 5.75 | T1 | 60 | 5.27 |  | NaoH 9%
3% | 60 | 4.64 | T1 | 90 | 4.58
3% | 60 | 5.27 | T1 | 120 | 2.35
3% | 90 | 4.58 | T1 | 150 | 2.96
3% | 90 | 4.48 | T1 | 180 | 1.21
3% | 90 | 8.02 | T2 | 0
3% | 120 | 2.34 | T2 | 30 | 5.34
3% | 120 | 2.35 | T2 | 60 | 3.92
3% | 120 | 3.39 | T2 | 90 | 5.36
3% | 150 | 2.96 | T2 | 120 | 1.72
3% | 150 | 3.45 | T2 | 150 | 1.91
3% | 150 | 1.23 | T2 | 180 | 0.66
3% | 180 | 1.21 | T3 | 0
3% | 180 | 1.04 | T3 | 30 | 4.08 | 10.39%
3% | 180 | 3.77 | T3 | 60 | 4.26 | 11.59%
6% | 30 | 5.34 | T3 | 90 | 2.71 | 13.37%
6% | 30 | 5.67 | T3 | 120 | 1.93 | 8.408%
6% | 30 | 3.63 | T3 | 150 | 1.67 | 5.566%
6% | 60 | 3.92 | T3 | 180 | 0.8 | 3.605%
6% | 60 | 10.16
6% | 60 | 2.71
6% | 90 | 6.61
6% | 90 | 3.31
6% | 90 | 5.36
6% | 120 | 6.24
6% | 120 | 1.31
6% | 120 | 1.72
6% | 150 | 1.91
6% | 150 | 0.64
6% | 150 | 4.21
6% | 180 | 0.88
6% | 180 | 0.41
6% | 180 | 0.66
9% | 30 | 2.82
9% | 30 | 4.75
9% | 30 | 4.08
9% | 60 | 4.26
9% | 60 | 4.69
9% | 60 | 1.99
9% | 90 | 2.21
9% | 90 | 3.22
9% | 90 | 2.71
9% | 120 | 1.43
9% | 120 | 1.93
9% | 120 | 1.95
9% | 150 | 0.97
9% | 150 | 2.7
9% | 150 | 1.67
9% | 180 | 0.8
9% | 180 | 1.67
9% | 180 | 0.32

## Planilha1
3% | 30 | 441.04 | Trat | Dias | Secante | Deformação
3% | 30 | 1195.37 | NaoH 3% | 0 |  |  | NaoH 3%
3% | 30 | 677.96 | NaoH 3% | 30 | 677.96 | 3.434% | NaoH 6%
3% | 60 | 261.19 | NaoH 3% | 60 | 261.19 | 5.184% | NaoH 9%
3% | 60 | 406.92 | NaoH 3% | 90 | 324.34 | 3.5%
3% | 60 | 207.82 | NaoH 3% | 120 | 80.28 | 9.934%
3% | 90 | 175.03 | NaoH 3% | 150 | 253.9 | 3.197%
3% | 90 | 324.34 | NaoH 3% | 180 | 58.15 | 4.921%
3% | 90 | 539.37 | NaoH 6% | 0
3% | 120 | 103.74 | NaoH 6% | 30 | 205.7 | 5.987%
3% | 120 | 42.77 | NaoH 6% | 60 | 145.57 | 6.987%
3% | 120 | 80.28 | NaoH 6% | 90 | 268.36 | 3.158%
3% | 150 | 982.52 | NaoH 6% | 120 | 103.6 | 4.605%
3% | 150 | 253.9 | NaoH 6% | 150 | 50.11 | 8.961%
3% | 150 | 20.65 | NaoH 6% | 180 | 32.23 | 4.329%
3% | 180 | 57.91 | NaoH 9% | 0
3% | 180 | 58.15 | NaoH 9% | 30 | 107.72 | 10.39%
3% | 180 | 162.5 | NaoH 9% | 60 | 86.46 | 11.59%
6% | 30 | 243.63 | NaoH 9% | 90 | 47.59 | 13.37%
6% | 30 | 205.7 | NaoH 9% | 120 | 52.98 | 8.408%
6% | 30 | 142.71 | NaoH 9% | 150 | 60.75 | 5.566%
6% | 60 | 145.57 | NaoH 9% | 180 | 59.75 | 3.605%
6% | 60 | 342.45
6% | 60 | 89.85
6% | 90 | 493.17
6% | 90 | 268.36
6% | 90 | 171.17
6% | 120 | 266.37
6% | 120 | 103.6
6% | 120 | 88.18
6% | 150 | 50.11
6% | 150 | 29.54
6% | 150 | 87.59
6% | 180 | 32.23
6% | 180 | 31.01
6% | 180 | 35.83
9% | 30 | 54.3
9% | 30 | 107.72
9% | 30 | 124.04
9% | 60 | 86.46
9% | 60 | 141.65
9% | 60 | 32.42
9% | 90 | 39.01
9% | 90 | 68.51
9% | 90 | 47.59
9% | 120 | 52.98
9% | 120 | 35.92
9% | 120 | 54.63
9% | 150 | 40.86
9% | 150 | 60.75
9% | 150 | 78.27
9% | 180 | 59.75
9% | 180 | 69.38
9% | 180 | 21.1

## Planilha2
Bootstrap para Comparações por Método Pairwise
Variável dependente: | Resistencia a tração (N/mm)
Degradação |  |  | Diferença média (I-J) | Bootstrapa
|  |  |  | Viés | Estatística do teste Padrão | Sig. (2 extremidades) | BCa 95% de Intervalo de Confiança
[7 empty] | Inferior | Superior
30 Dias | 0% NaOH | 3% NaOH | -10.90335 | -,039b | 1,108b | ,001b | -13,575b | -8,474b
|  | 6% NaOH | -1.206946 | ,029d | 1,461d | ,494d | -3,526d | 2,187d
|  | 9% NaOH | -18.62564 | -,119g | 2,469g | ,001g | -22,237g | -13,034g
| 3% NaOH | 6% NaOH | 9.696407 | ,036p | 1,738p | ,001p | 6,932p | 13,158p
|  | 9% NaOH | -7.722289 | -,123b | 2,619b | ,010b | -11,918b | -2,190b
| 6% NaOH | 9% NaOH | -17.4187 | -,150f | 2,745f | ,001f | -22,691f | -11,889f
180 Dias | 0% NaOH | 3% NaOH | -2.905901111 | ,105f | 2,173f | ,251f | -8,113f | 1,280f
|  | 6% NaOH | 0.28242 | ,035k | 1,027k | ,848k | -1,313k | 2,558k
|  | 9% NaOH | -6.70427111 | -,069b | 2,603b | ,024b | -11,695b | -,987b
| 3% NaOH | 6% NaOH | 3.188321 | -,072s | 1,919s | ,137s | ,765s | 7,343s
|  | 9% NaOH | -3.798369999 | -,176q | 3,034q | ,283q | -9,606q | 1,902q
| 6% NaOH | 9% NaOH | -6.986691 | -,141v | 2,384v | ,013v | -11,031v | -2,320v
a. A menos que indicado de outra maneira, os resultados da bootstrap são baseados em 1000 amostras bootstrap
b. Baseado em 905 amostras
c. Baseado em 922 amostras
d. Baseado em 912 amostras
e. Baseado em 904 amostras
f. Baseado em 911 amostras
g. Baseado em 903 amostras
h. Baseado em 892 amostras
i. Baseado em 894 amostras
j. Baseado em 916 amostras
k. Baseado em 918 amostras
l. Baseado em 915 amostras
m. Baseado em 908 amostras
n. Baseado em 901 amostras
o. Baseado em 913 amostras
p. Baseado em 917 amostras
q. Baseado em 910 amostras
r. Baseado em 902 amostras
s. Baseado em 921 amostras
t. Baseado em 909 amostras
u. Baseado em 889 amostras
v. Baseado em 914 amostras

## Dados completos
TRATAMENTO | DIAS | REPETIÇÃO | Máxima Carga (N) | ESFORÇO À TRAÇÃO (MPa) | DIÂMETRO DA FIBRA | TENSÃO A RUPTURA | Extensão em máxima carga | Deformação (%) | Resistencia tração (N/mm) | Rigidez (Jsec) | Módulo yong
0% | 30 | 2 | 92.41903 | 13.07462 | 3 | 13.08125 | 14.72501 | 0.03487 | 30.80634 | 883.4627 | 0.8879193
0% | 30 | 1 | 70.9309 | 10.03467 | 3 | 10.03976 | 19.75 | 0.04329 | 23.64363 | 546.1685 | 0.5080846
0% | 30 | 3 | 96.78015 | 13.69159 | 3 | 13.69854 | 23.20006 | 0.03158 | 32.26005 | 1021.534 | 0.5901532
0% | 60 | 3 | 75.97211 | 10.74786 | 3 | 10.75331 | 14.82508 | 0.03395 | 25.32404 | 745.9216 | 0.7249782
0% | 60 | 2 | 64.39402 | 9.10989 | 3 | 9.114511 | 22.02507 | 0.03618 | 21.46467 | 593.2746 | 0.4136146
0% | 60 | 1 | 97.56643 | 13.80283 | 3 | 13.80983 | 27.44993 | 0.04026 | 32.52214 | 807.8029 | 0.5028366
0% | 90 | 1 | 51.95487 | 7.35011 | 3 | 7.353839 | 21.02506 | 0.0296 | 17.31829 | 585.0774 | 0.3495881
0% | 90 | 3 | 40.06656 | 5.66826 | 3 | 5.671134 | 25.40002 | 0.03132 | 13.35552 | 426.4215 | 0.2231597
0% | 90 | 2 | 47.36115 | 6.70023 | 3 | 6.703631 | 25.52495 | 0.06368 | 15.78705 | 247.9122 | 0.2624973
0% | 120 | 3 | 55.42174 | 7.84057 | 3 | 7.844549 | 12.07499 | 0.02 | 18.47391 | 923.6957 | 0.6493231
0% | 120 | 1 | 39.21194 | 5.54736 | 3 | 5.550168 | 15.97499 | 0.02053 | 13.07065 | 636.6608 | 0.3472528
0% | 120 | 2 | 63.79339 | 9.02492 | 3 | 9.029496 | 24.02506 | 0.02671 | 21.26446 | 796.1237 | 0.3756461
0% | 150 | 3 | 35.20372 | 4.98031 | 3 | 4.982834 | 9.57498 | 0.02118 | 11.73457 | 554.0403 | 0.5201379
0% | 150 | 2 | 30.05551 | 4.25198 | 3 | 4.254142 | 10.57494 | 0.02408 | 10.0185 | 416.0508 | 0.4020808
0% | 150 | 1 | 46.32427 | 6.55354 | 3 | 6.556868 | 19.89995 | 0.04658 | 15.44142 | 331.5033 | 0.3293244
0% | 180 | 2 | 27.73742 | 3.92404 | 3 | 3.926033 | 6 | 0.02039 | 9.245807 | 453.4481 | 0.6540067
0% | 180 | 1 | 11.57436 | 1.63744 | 3 | 1.638268 | 6.85007 | 0.02461 | 3.85812 | 156.7704 | 0.2390399
0% | 180 | 3 | 37.3678 | 5.28646 | 3 | 5.289144 | 10.75001 | 0.03684 | 12.45593 | 338.1089 | 0.4917633
3% | 30 | 2 | 62.29077 | 8.81234 | 3 | 8.816811 | 3.30005 | 0.01737 | 20.76359 | 1195.371 | 2.670366
3% | 30 | 3 | 69.84305 | 9.88077 | 3 | 9.885782 | 6.5251 | 0.03434 | 23.28102 | 677.9562 | 1.514271
3% | 30 | 1 | 58.49566 | 8.27544 | 3 | 8.27964 | 8.39999 | 0.04421 | 19.49855 | 441.044 | 0.9851726
3% | 60 | 2 | 32.76496 | 4.63529 | 3 | 4.637645 | 5.1 | 0.02684 | 10.92165 | 406.917 | 0.9088804
3% | 60 | 1 | 40.62019 | 5.74658 | 3 | 5.749496 | 9.85001 | 0.05184 | 13.54006 | 261.1895 | 0.5834085
3% | 60 | 3 | 37.24482 | 5.26906 | 3 | 5.271737 | 11.35001 | 0.05974 | 12.41494 | 207.8162 | 0.464234
3% | 90 | 2 | 31.62314 | 4.47376 | 3 | 4.476028 | 6.17501 | 0.0325 | 10.54105 | 324.3399 | 0.7244944
3% | 90 | 3 | 56.63416 | 8.01209 | 3 | 8.016159 | 6.64998 | 0.035 | 18.87805 | 539.373 | 1.204829
3% | 90 | 1 | 32.33491 | 4.57445 | 3 | 4.576774 | 11.69994 | 0.06158 | 10.7783 | 175.0293 | 0.3909806
3% | 120 | 1 | 16.54485 | 2.34062 | 3 | 2.341805 | 10.09998 | 0.05316 | 5.51495 | 103.7425 | 0.231745
3% | 120 | 3 | 23.92572 | 3.3848 | 3 | 3.386514 | 18.87502 | 0.09934 | 7.97524 | 80.28226 | 0.179327
3% | 120 | 2 | 16.63155 | 2.35288 | 3 | 2.354076 | 24.625 | 0.12961 | 5.54385 | 42.77332 | 0.09554843
3% | 150 | 1 | 20.9276 | 2.96065 | 3 | 2.962151 | 1.34995 | 0.0071 | 6.975867 | 982.5164 | 2.193155
3% | 150 | 2 | 24.3511 | 3.44498 | 3 | 3.446723 | 6.07494 | 0.03197 | 8.117033 | 253.8953 | 0.5670805
3% | 150 | 3 | 8.70459 | 1.23145 | 3 | 1.232072 | 26.69998 | 0.14053 | 2.90153 | 20.64705 | 0.04612176
3% | 180 | 2 | 7.32213 | 1.03587 | 3 | 1.036395 | 7.97501 | 0.04197 | 2.44071 | 58.15368 | 0.1298895
3% | 180 | 1 | 8.54997 | 1.20957 | 3 | 1.210187 | 9.35003 | 0.04921 | 2.84999 | 57.91485 | 0.1293654
3% | 180 | 3 | 26.62215 | 3.76626 | 3 | 3.768174 | 10.37507 | 0.05461 | 8.87405 | 162.4986 | 0.3630106
6% | 30 | 1 | 37.69948 | 5.33338 | 3 | 5.336091 | 9.80003 | 0.05158 | 12.56649 | 243.6311 | 0.5442208
6% | 30 | 3 | 25.63195 | 3.62618 | 3 | 3.628018 | 11.37497 | 0.05987 | 8.543983 | 142.7089 | 0.3187859
6% | 30 | 2 | 40.03039 | 5.66314 | 3 | 5.666014 | 12.32501 | 0.06487 | 13.34346 | 205.6954 | 0.4594836
6% | 60 | 1 | 27.69528 | 3.91808 | 3 | 3.920068 | 12.04997 | 0.06342 | 9.23176 | 145.5654 | 0.3251527
6% | 60 | 2 | 71.78175 | 10.15504 | 3 | 10.16019 | 13.27505 | 0.06987 | 23.92725 | 342.4538 | 0.7649719
6% | 60 | 3 | 19.11722 | 2.70453 | 3 | 2.705905 | 13.47503 | 0.07092 | 6.372407 | 89.85345 | 0.2007068
6% | 90 | 2 | 23.41173 | 5.52493 | 3 | 3.313762 | 5.52493 | 0.02908 | 7.80391 | 268.36 | 1
6% | 90 | 1 | 46.72308 | 6.60996 | 3 | 6.613316 | 6.00005 | 0.03158 | 15.57436 | 493.1716 | 1.101651
6% | 90 | 3 | 37.83559 | 5.35264 | 3 | 5.355356 | 13.99997 | 0.07368 | 12.61186 | 171.1708 | 0.3823322
6% | 120 | 2 | 9.24313 | 1.30764 | 3 | 1.308299 | 5.64996 | 0.02974 | 3.081043 | 103.5993 | 0.2314423
6% | 120 | 3 | 12.18235 | 1.72345 | 3 | 1.724324 | 8.75003 | 0.04605 | 4.060783 | 88.18205 | 0.196965
6% | 120 | 1 | 44.05479 | 6.23248 | 3 | 6.235639 | 10.47503 | 0.05513 | 14.68493 | 266.3691 | 0.5949845
6% | 150 | 2 | 4.54836 | 0.64346 | 3 | 0.6437877 | 9.74994 | 0.05132 | 1.51612 | 29.54248 | 0.0659963
6% | 150 | 1 | 13.47098 | 1.90575 | 3 | 1.90672 | 17.02504 | 0.08961 | 4.490327 | 50.10966 | 0.1119381
6% | 150 | 3 | 29.73419 | 4.20653 | 3 | 4.208661 | 21.50002 | 0.11316 | 9.911397 | 87.58746 | 0.1956524
6% | 180 | 2 | 2.92555 | 0.41388 | 3 | 0.4140906 | 5.97498 | 0.03145 | 0.9751833 | 31.00742 | 0.06926885
6% | 180 | 3 | 4.65311 | 0.65828 | 3 | 0.6586143 | 8.22503 | 0.04329 | 1.551037 | 35.82898 | 0.08003375
6% | 180 | 1 | 6.2207 | 0.88005 | 3 | 0.8804954 | 12.22494 | 0.06434 | 2.073567 | 32.22827 | 0.07198808
9% | 30 | 3 | 28.83857 | 4.07982 | 3 | 4.081892 | 6.62507 | 0.0775 | 9.612857 | 124.0369 | 0.6158154
9% | 30 | 2 | 33.59253 | 4.75237 | 3 | 4.754781 | 8.22514 | 0.10395 | 11.19751 | 107.7202 | 0.5777859
9% | 30 | 1 | 19.89275 | 2.81425 | 3 | 2.815676 | 13.69159 | 0.12211 | 6.630917 | 54.30281 | 0.2055459
9% | 60 | 2 | 33.1577 | 4.69086 | 3 | 4.693234 | 6.44994 | 0.07803 | 11.05257 | 141.6451 | 0.7272719
9% | 60 | 1 | 30.06821 | 4.25378 | 3 | 4.255939 | 6.87492 | 0.11592 | 10.02274 | 86.46253 | 0.6187388
9% | 60 | 3 | 14.05306 | 1.9881 | 3 | 1.98911 | 7.65005 | 0.14447 | 4.684353 | 32.4244 | 0.2598807
9% | 90 | 2 | 22.7453 | 3.2178 | 3 | 3.219434 | 5.62489 | 0.11066 | 7.581767 | 68.51407 | 0.5720645
9% | 90 | 1 | 15.64635 | 2.21351 | 3 | 2.214628 | 5.95001 | 0.13368 | 5.21545 | 39.01444 | 0.3720179
9% | 90 | 3 | 19.17918 | 2.7133 | 3 | 2.714675 | 12.0999 | 0.13434 | 6.39306 | 47.58866 | 0.2242415
9% | 120 | 1 | 10.10141 | 1.42906 | 3 | 1.429782 | 3.79998 | 0.06355 | 3.367137 | 52.98405 | 0.3760704
9% | 120 | 3 | 13.77922 | 1.94936 | 3 | 1.95035 | 3.9 | 0.08408 | 4.593073 | 54.62742 | 0.4998359
9% | 120 | 2 | 13.62693 | 1.92782 | 3 | 1.928794 | 5.07498 | 0.12645 | 4.54231 | 35.92179 | 0.3798675
9% | 150 | 3 | 11.83196 | 1.67388 | 3 | 1.674729 | 4.02509 | 0.05039 | 3.943987 | 78.26923 | 0.4158615
9% | 150 | 1 | 6.82282 | 0.96523 | 3 | 0.9657212 | 4.575 | 0.05566 | 2.274273 | 40.8601 | 0.2109792
9% | 150 | 2 | 19.09 | 2.70068 | 3 | 2.702052 | 8.85005 | 0.10474 | 6.363333 | 60.75361 | 0.3051599
9% | 180 | 1 | 5.66076 | 0.80083 | 3 | 0.8012399 | 3.87503 | 0.03158 | 1.88692 | 59.75047 | 0.2066642
9% | 180 | 3 | 2.28198 | 0.32283 | 3 | 0.3229979 | 4.67496 | 0.03605 | 0.76066 | 21.10014 | 0.06905514
9% | 180 | 2 | 11.77718 | 1.66613 | 3 | 1.666975 | 7.00001 | 0.05658 | 3.925727 | 69.38365 | 0.2380182